## AMAÇ
AMAÇ:
Bu hesap tabloları TS 7397 'nin tanımlamış olduğu 4 adet Zemin tipine göre Ø 600 mm. lik çaptan Ø 2000 mm.lik çapa kadar Betonarme Boruların donatılandırılması amacı ile hazırlanmıştır.
Hesaplarda her 1 mt.(boru üstü dolgu yüksekliği) 20 cm. lik aralıkla 5 adımda çözülmüştür.
Hesaplarda hem yuvarlak hem entegre contaya göre boru et kalınlıkları dikkate alınmıştır.
Hesaplarda 90 ° iksalı hendek kazısı düşünülmüş olup; şevli kazılarda şev oranına göre mutlaka tahkik yapılmalıdır.
Malzeme olarak: Beton için BS 35, Gövdede Çelik için StIVb (Hasır Çelik) kullanılmıştır.
Aşağıdaki tabloda kabul edilen en küçük kırılma yükleri ve seçilen donatılara göre bulunan kırılma yükleri verilmiştir.
BORU ÇAPI (mm) | YUVARLAK CONTAYA GÖRE KABUL EDİLEN BORU ET KALINLIĞI (mm) | ENTEGRE CONTAYA GÖRE KABUL EDİLEN BORU ET KALINLIĞI (mm) | KABUL EDİLEN EN KÜÇÜK KIRILMA YÜKÜ (kN/m) |  | SEÇİLEN DONATIYA GÖRE KIRILMA YÜKÜ (kN/m)
SEÇİLEN DONATI
Ø 600 | 70 | 70 | 44 | Ø 6 / 7.5 | 48
|  |  |  | Ø 6.5 / 7.5 | 55
Ø 800 | 80 | 92 | 52 | Ø 7 / 7.5 | 55
|  |  |  | Ø 7.5 / 7.5 | 61
|  |  |  | Ø 8 / 7.5 | 68
Ø 1000 | 100 | 110 | 65 | Ø 8 / 7.5 | 70
|  |  |  | Ø 8.5 / 7.5 | 78
|  |  |  | Ø 9 / 7.5 | 85
Ø 1200 | 120 | 130 | 73 | Ø 6.5 / 7.5 + Ø 6.5 / 7.5 | 77
|  |  |  | Ø 7 / 7.5 + Ø 7 / 7.5 | 89
|  |  |  | Ø 7.5 / 7.5 + Ø 7.5 / 7.5 | 101
Ø 1400 | 140 | 155 | 77 | Ø 6.5 / 7.5 + Ø 6.5 / 7.5 | 80
|  |  |  | Ø 7 / 7.5 + Ø 7 / 7.5 | 93
|  |  |  | Ø 7.5 / 7.5 + Ø 7.5 / 7.5 | 107
|  |  |  | Ø 8 / 7.5 + Ø 8 / 7.5 | 122
Ø 1600 | 160 | 165 | 86 | Ø 7 / 7.5 + Ø 7 / 7.5 | 95
|  |  |  | Ø 7.5 / 7.5 + Ø 7.5 / 7.5 | 110
|  |  |  | Ø 8 / 7.5 + Ø 8 / 7.5 | 125
|  |  |  | Ø 8.5 / 7.5 + Ø 8.5 / 7.5 | 141
Ø 1800 | 180 | 200 | 90 | Ø 7 / 7.5 + Ø 7 / 7.5 | 96
|  |  |  | Ø 7.5 / 7.5 + Ø 7.5 / 7.5 | 111
|  |  |  | Ø 8 / 7.5 + Ø 8 / 7.5 | 127
|  |  |  | Ø 8.5 / 7.5 + Ø 8.5 / 7.5 | 144
Ø 2000 | 200 | 210 | 105 | Ø 7.5 / 7.5 + Ø 7.5 / 7.5 | 112
|  |  |  | Ø 8 / 7.5 + Ø 8 / 7.5 | 128
|  |  |  | Ø 8.5 / 7.5 + Ø 8.5 / 7.5 | 146
|  |  |  | Ø 9 / 7.5 + Ø 9 / 7.5 | 164

## DONATILANDIRMA (SON)
ZEMİN TANIMLAMALARI |  | (TS 7397'den alınmıştır)
1- Kohezyonsuz: Çakıl, kum
2- Çok az kohezyonlu: Uniform olmayan kum veya çakıl
3- Karışık kohezyonlu: Taş unu, parçalanmış kaya, killi kum
4- Kohezyonlu: Kil, silt, turba
HT: Ağır vasıtayı, rakamlar toplam taşıt tonajını göstermektedir. |  |  |  |  | HT60: 3 dingilli taşıt
H: Borunun üstündeki dolgu yüksekliği (mt)
Boru üstü dolgu yüksekliği, minumum 1.00 mt. maksimum 8 mt. olarak kabul edilmiştir.
Malzeme: BETON BS(35) ÇELİK: St.IV.b (Hasır Çelik)
BORU ÇAPI | ZEMİN SINIFLARI |  | TRAFİK YÜKÜ | KULLANILAN DONATI |  |  | YATAKLAMA TİPİ
|  |  | HT60 | Sarmal Donatı |  | Dağıtma Donatısı
Ø 600 mm. | 1=Kohezyonsuz |  | 1.00 ≤ H ≤ 8.00 | DONATIYA GEREK YOK
| 2=Çok az kohezyonlu |  | 1.00 ≤ H ≤ 7.00 | DONATIYA GEREK YOK
|  |  | 7.00 < H ≤ 8.00 | Ø 6/ 7.5 |  | Ø 6/ 15 | 120 ° ZEMİN YATAKLAMA
| 3=Karışık kohezyonlu |  | 1.00 ≤ H ≤ 4.80 | DONATIYA GEREK YOK
|  |  | 4.80 < H ≤ 8.00 | Ø 6/ 7.5 |  | Ø 6/ 15 | 120 ° ZEMİN YATAKLAMA
| 4=Kohezyonlu |  | 1.00 ≤ H ≤ 3.80 | DONATIYA GEREK YOK
|  |  | 3.80 < H ≤ 6.00 | Ø 6/ 7.5 |  | Ø 6/ 15 | 120 ° ZEMİN YATAKLAMA
|  |  | 6.00 < H ≤ 7.60 | Ø 6.5/ 7.5 |  | Ø 6/ 15 | 120 ° ZEMİN YATAKLAMA
|  |  | 7.60 < H ≤ 8.00 | Ø 6.5/ 7.5 |  | Ø 6/ 15 | 120 ° BETON YATAKLAMA
ZEMİN TANIMLAMALARI |  | (TS 7397'den alınmıştır)
1- Kohezyonsuz: Çakıl, kum
2- Çok az kohezyonlu: Uniform olmayan kum veya çakıl
3- Karışık kohezyonlu: Taş unu, parçalanmış kaya, killi kum
4- Kohezyonlu: Kil, silt, turba
HT: Ağır vasıtayı, rakamlar toplam taşıt tonajını göstermektedir. |  |  |  |  | HT60: 3 dingilli taşıt
H: Borunun üstündeki dolgu yüksekliği (mt)
Boru üstü dolgu yüksekliği, minumum 1.00 mt. maksimum 8 mt. olarak kabul edilmiştir.
Malzeme: BETON BS(35) ÇELİK: St.IV.b (Hasır Çelik)
BORU ÇAPI | ZEMİN SINIFLARI |  | TRAFİK YÜKÜ | KULLANILAN DONATI |  |  | YATAKLAMA TİPİ
|  |  | HT60 | Sarmal Donatı |  | Dağıtma Donatısı
Ø 800 mm. | 1=Kohezyonsuz |  | 1.00 ≤ H ≤ 8.00 | Ø 7/ 7.5 |  | Ø 7/ 15 | 120 ° ZEMİN YATAKLAMA
| 2=Çok az kohezyonlu |  | 1.00 ≤ H ≤ 8.00 | Ø 7/ 7.5 |  | Ø 7/ 15 | 120 ° ZEMİN YATAKLAMA
| 3=Karışık kohezyonlu |  | 1.00 ≤ H ≤ 5.80 | Ø 7/ 7.5 |  | Ø 7/ 15 | 120 ° ZEMİN YATAKLAMA
|  |  | 5.80 < H ≤ 7.20 | Seçenek 1- Ø 7.5/ 7.5 |  | Ø 7/ 15 | 120 ° ZEMİN YATAKLAMA
|  |  |  | Seçenek 2- Ø 7 /7.5 |  | Ø 7/ 15 | 120 ° BETON YATAKLAMA
|  |  | 7.20 < H ≤ 8.00 | Ø 7.5/ 7.5 |  | Ø 7/ 15 | 120 ° BETON YATAKLAMA
| 4=Kohezyonlu |  | 1.00 ≤ H ≤ 4.60 | Ø 7/ 7.5 |  | Ø 7/ 15 | 120 ° ZEMİN YATAKLAMA
|  |  | 4.60 < H ≤ 5.60 | Seçenek 1- Ø 7.5/ 7.5 |  | Ø 7/ 15 | 120 ° ZEMİN YATAKLAMA
|  |  |  | Seçenek 2- Ø 7 /7.5 |  | Ø 7/ 15 | 120 ° BETON YATAKLAMA
|  |  | 5.60 < H ≤ 8.00 | Ø 8/ 7.5 |  | Ø 7/ 15 | 120 ° BETON YATAKLAMA
ZEMİN TANIMLAMALARI |  | (TS 7397'den alınmıştır)
1- Kohezyonsuz: Çakıl, kum
2- Çok az kohezyonlu: Uniform olmayan kum veya çakıl
3- Karışık kohezyonlu: Taş unu, parçalanmış kaya, killi kum
4- Kohezyonlu: Kil, silt, turba
HT: Ağır vasıtayı, rakamlar toplam taşıt tonajını göstermektedir. |  |  |  |  | HT60: 3 dingilli taşıt
H: Borunun üstündeki dolgu yüksekliği (mt)
Boru üstü dolgu yüksekliği, minumum 1.00 mt. maksimum 8 mt. olarak kabul edilmiştir.
Malzeme: BETON BS(35) ÇELİK: St.IV.b (Hasır Çelik)
BORU ÇAPI | ZEMİN SINIFLARI |  | TRAFİK YÜKÜ | KULLANILAN DONATI |  |  | YATAKLAMA TİPİ
|  |  | HT60 | Sarmal Donatı |  | Dağıtma Donatısı
Ø 1000 mm. | 1=Kohezyonsuz |  | 1.00 ≤ H ≤ 8.00 | Ø 8/ 7.5 |  | Ø 7.5 / 15 | 120 ° ZEMİN YATAKLAMA
| 2=Çok az kohezyonlu |  | 1.00 ≤ H ≤ 8.00 | Ø 8/ 7.5 |  | Ø 7.5 / 15 | 120 ° ZEMİN YATAKLAMA
| 3=Karışık kohezyonlu |  | 1.00 ≤ H ≤ 6.00 | Ø 8/ 7.5 |  | Ø 7.5 / 15 | 120 ° ZEMİN YATAKLAMA
|  |  | 6.00 < H ≤ 7.40 | Seçenek 1- Ø 8.5/ 7.5 |  | Ø 7.5 / 15 | 120 ° ZEMİN YATAKLAMA
|  |  |  | Seçenek 2- Ø 8 /7.5 |  | Ø 7.5 / 15 | 120 ° BETON YATAKLAMA
|  |  | 7.40 < H ≤ 8.00 | Ø 8.5/ 7.5 |  | Ø 7.5 / 15 | 120 ° BETON YATAKLAMA
| 4=Kohezyonlu |  | 1.00 ≤ H ≤ 4.80 | Ø 8/ 7.5 |  | Ø 7.5 / 15 | 120 ° ZEMİN YATAKLAMA
|  |  | 4.80 < H ≤ 5.80 | Seçenek 1- Ø 8.5/ 7.5 |  | Ø 7.5 / 15 | 120 ° ZEMİN YATAKLAMA
|  |  |  | Seçenek 2- Ø 8 /7.5 |  | Ø 7.5 / 15 | 120 ° BETON YATAKLAMA
|  |  | 5.80 < H ≤ 8.00 | Ø 9/ 7.5 |  | Ø 7.5 / 15 | 120 ° BETON YATAKLAMA
ZEMİN TANIMLAMALARI |  | (TS 7397'den alınmıştır)
1- Kohezyonsuz: Çakıl, kum
2- Çok az kohezyonlu: Uniform olmayan kum veya çakıl
3- Karışık kohezyonlu: Taş unu, parçalanmış kaya, killi kum
4- Kohezyonlu: Kil, silt, turba
HT: Ağır vasıtayı, rakamlar toplam taşıt tonajını göstermektedir. |  |  |  |  | HT60: 3 dingilli taşıt
H: Borunun üstündeki dolgu yüksekliği (mt)
Boru üstü dolgu yüksekliği, minumum 1.00 mt. maksimum 8 mt. olarak kabul edilmiştir.
Malzeme: BETON BS(35) ÇELİK: St.IV.b (Hasır Çelik)
BORU ÇAPI | ZEMİN SINIFLARI |  | TRAFİK YÜKÜ | KULLANILAN DONATI |  |  | YATAKLAMA TİPİ
|  |  | HT60 | Sarmal Donatı |  | Dağıtma Donatısı
Ø 1200 mm. | 1=Kohezyonsuz |  | 1.00 ≤ H ≤ 8.00 | Ø 6.5/ 7.5 + Ø 6.5/7.5 |  | Ø 6 / 15 + Ø 6 /15 | 120 ° ZEMİN YATAKLAMA
| 2=Çok az kohezyonlu |  | 1.00 ≤ H ≤ 6.60 | Ø 6.5/ 7.5 + Ø 6.5/7.5 |  | Ø 6 / 15 + Ø 6 /15 | 120 ° ZEMİN YATAKLAMA
|  |  | 6.60 < H ≤ 8.00 | Ø 7/ 7.5 + Ø 7/7.5 |  | Ø 6 / 15 + Ø 6 /15 | 120 ° ZEMİN YATAKLAMA
| 3=Karışık kohezyonlu |  | 1.00 ≤ H ≤ 5.00 | Ø 6.5/ 7.5 + Ø 6.5/7.5 |  | Ø 6 / 15 + Ø 6 /15 | 120 ° ZEMİN YATAKLAMA
|  |  | 5.00 < H ≤ 6.20 | Seçenek 1- Ø 7/ 7.5 + Ø 7/7.5 |  | Ø 6 / 15 + Ø 6 /15 | 120 ° ZEMİN YATAKLAMA
|  |  |  | Seçenek 2- Ø 6.5/ 7.5 + Ø 6.5/7.5 |  |  | 120 ° BETON YATAKLAMA
|  |  | 6.20 < H ≤ 8.00 | Seçenek 1- Ø 7.5/ 7.5 + Ø 7.5/7.5 |  | Ø 6 / 15 + Ø 6 /15 | 120 ° ZEMİN YATAKLAMA
|  |  |  | Seçenek 2- Ø 7 /7.5+ Ø 7/7.5 |  |  | 120 ° BETON YATAKLAMA
| 4=Kohezyonlu |  | 1.00 ≤ H ≤ 4.00 | Ø 6.5/ 7.5 + Ø 6.5/7.5 |  | Ø 6 / 15 + Ø 6 /15 | 120 ° ZEMİN YATAKLAMA
|  |  | 4.00 < H ≤ 5.00 | Seçenek 1- Ø 7/ 7.5 + Ø 7/7.5 |  | Ø 6 / 15 + Ø 6 /15 | 120 ° ZEMİN YATAKLAMA
|  |  |  | Seçenek 2- Ø 6.5/ 7.5 + Ø 6.5/7.5 |  |  | 120 ° BETON YATAKLAMA
|  |  | 5.00 < H ≤ 6.40 | Seçenek 1- Ø 7.5/ 7.5 + Ø7.5/7.5 |  | Ø 6 / 15 + Ø 6 /15 | 120 ° ZEMİN YATAKLAMA
|  |  |  | Seçenek 2- Ø 7 /7.5 + Ø 7/7.5 |  |  | 120 ° BETON YATAKLAMA
|  |  | 6.40 < H ≤ 8.00 | Ø 7.5/7.5 + Ø 7.5 /7.5 |  | Ø 6 / 15 + Ø 6 /15 | 120 ° BETON YATAKLAMA
ZEMİN TANIMLAMALARI |  | (TS 7397'den alınmıştır)
1- Kohezyonsuz: Çakıl, kum
2- Çok az kohezyonlu: Uniform olmayan kum veya çakıl
3- Karışık kohezyonlu: Taş unu, parçalanmış kaya, killi kum
4- Kohezyonlu: Kil, silt, turba
HT: Ağır vasıtayı, rakamlar toplam taşıt tonajını göstermektedir. |  |  |  |  | HT60: 3 dingilli taşıt
H: Borunun üstündeki dolgu yüksekliği (mt)
Boru üstü dolgu yüksekliği, minumum 1.00 mt. maksimum 8 mt. olarak kabul edilmiştir.
Malzeme: BETON BS(35) ÇELİK: St.IV.b (Hasır Çelik)
BORU ÇAPI | ZEMİN SINIFLARI |  | TRAFİK YÜKÜ | KULLANILAN DONATI |  |  | YATAKLAMA TİPİ
|  |  | HT60 | Sarmal Donatı |  | Dağıtma Donatısı
Ø 1400 mm. | 1=Kohezyonsuz |  | 1.00 ≤ H ≤ 6.60 | Ø 6.5/ 7.5 + Ø 6.5/7.5 |  | Ø 6.5 / 15 + 6.5 /15 | 120 ° ZEMİN YATAKLAMA
|  |  | 6.60 < H ≤ 8.00 | Seçenek 1- Ø7/ 7.5 + Ø 7/7.5 |  | Ø 6.5 / 15 + Ø 6.5 /15 | 120 ° ZEMİN YATAKLAMA
|  |  |  | Seçenek 2- Ø 6.5 /7.5 + Ø 6.5/7.5 |  |  | 120 ° BETON YATAKLAMA
| 2=Çok az kohezyonlu |  | 1.00 ≤ H ≤ 5.00 | Ø 6.5/ 7.5 + Ø 6.5/7.5 |  | Ø 6.5 / 15 + 6.5 /15 | 120 ° ZEMİN YATAKLAMA
|  |  | 5.00 < H ≤ 6.60 | Seçenek 1- Ø7/ 7.5 + Ø 7/7.5 |  | Ø 6.5 / 15 + Ø 6.5 /15 | 120 ° ZEMİN YATAKLAMA
|  |  |  | Seçenek 2- Ø 6.5 /7.5 + Ø 6.5/7.5 |  |  | 120 ° BETON YATAKLAMA
|  |  | 6.60 < H ≤ 8.00 | Seçenek 1- Ø7.5/ 7.5 + Ø 7.5/7.5 |  | Ø 6.5 / 15 + Ø 6.5 /15 | 120 ° ZEMİN YATAKLAMA
|  |  |  | Seçenek 2- Ø 7 /7.5 + Ø 7/7.5 |  |  | 120 ° BETON YATAKLAMA
| 3=Karışık kohezyonlu |  | 1.00 ≤ H ≤ 4.00 | Ø 6.5/ 7.5 + Ø 6.5/7.5 |  | Ø 6.5 / 15 + 6.5 /15 | 120 ° ZEMİN YATAKLAMA
|  |  | 4.00 < H ≤ 5.00 | Seçenek 1- Ø7/ 7.5 + Ø 7/7.5 |  | Ø 6.5 / 15 + Ø 6.5 /15 | 120 ° ZEMİN YATAKLAMA
|  |  |  | Seçenek 2- Ø 6.5 /7.5 + Ø 6.5/7.5 |  |  | 120 ° BETON YATAKLAMA
|  |  | 5.00 < H ≤ 6.60 | Seçenek 1- Ø7.5/ 7.5 + Ø 7.5/7.5 |  | Ø 6.5 / 15 + Ø 6.5 /15 | 120 ° ZEMİN YATAKLAMA
|  |  |  | Seçenek 2- Ø 7 /7.5 + Ø 7/7.5 |  |  | 120 ° BETON YATAKLAMA
|  |  | 6.60 < H ≤ 8.00 | Ø 7.5 /7.5 + Ø 7.5 /7.5 |  | Ø 6.5 / 15 + 6.5 /15 | 120 ° BETON YATAKLAMA
| 4=Kohezyonlu |  | 1.00 ≤ H ≤ 3.20 | Ø 6.5/ 7.5 + Ø 6.5/7.5 |  | Ø 6.5 / 15 + 6.5 /15 | 120 ° ZEMİN YATAKLAMA
|  |  | 3.20 < H ≤ 4.20 | Seçenek 1- Ø7/ 7.5 + Ø 7/7.5 |  | Ø 6.5 / 15 + Ø 6.5 /15 | 120 ° ZEMİN YATAKLAMA
|  |  |  | Seçenek 2- Ø 6.5 /7.5 + Ø 6.5/7.5 |  |  | 120 ° BETON YATAKLAMA
|  |  | 4.20 < H ≤ 5.40 | Seçenek 1- Ø7.5/ 7.5 + Ø 7.5/7.5 |  | Ø 6.5 / 15 + Ø 6.5 /15 | 120 ° ZEMİN YATAKLAMA
|  |  |  | Seçenek 2- Ø 7 /7.5 + Ø 7 /7.5 |  |  | 120 ° BETON YATAKLAMA
|  |  | 5.40 < H ≤ 8.00 | Ø 8 /7.5 + Ø 8 /7.5 |  | Ø 6.5 / 15 + 6.5 /15 | 120 ° BETON YATAKLAMA
ZEMİN TANIMLAMALARI |  | (TS 7397'den alınmıştır)
1- Kohezyonsuz: Çakıl, kum
2- Çok az kohezyonlu: Uniform olmayan kum veya çakıl
3- Karışık kohezyonlu: Taş unu, parçalanmış kaya, killi kum
4- Kohezyonlu: Kil, silt, turba
HT: Ağır vasıtayı, rakamlar toplam taşıt tonajını göstermektedir. |  |  |  |  | HT60: 3 dingilli taşıt
H: Borunun üstündeki dolgu yüksekliği (mt)
Boru üstü dolgu yüksekliği, minumum 1.00 mt. maksimum 8 mt. olarak kabul edilmiştir.
Malzeme: BETON BS(35) ÇELİK: St.IV.b (Hasır Çelik)
BORU ÇAPI | ZEMİN SINIFLARI |  | TRAFİK YÜKÜ | KULLANILAN DONATI |  |  | YATAKLAMA TİPİ
|  |  | HT60 | Sarmal Donatı |  | Dağıtma Donatısı
Ø 1600 mm. | 1=Kohezyonsuz |  | 1.00 ≤ H ≤ 7.20 | Ø 7/ 7.5 + Ø 7/7.5 |  | Ø 6.5/ 15 + Ø 6.5 /15 | 120 ° ZEMİN YATAKLAMA
|  |  | 7.20 < H ≤ 8.00 | Seçenek 1- Ø7.5/ 7.5 + Ø 7.5/7.5 |  | Ø 6.5/ 15 + Ø 6.5/15 | 120 ° ZEMİN YATAKLAMA
|  |  |  | Seçenek 2- Ø 7 /7.5 + Ø 7 /7.5 |  |  | 120 ° BETON YATAKLAMA
| 2=Çok az kohezyonlu |  | 1.00 ≤ H ≤ 5.20 | Ø 7/ 7.5 + Ø 7/7.5 |  | Ø 6.5/ 15 + Ø 6.5 /15 | 120 ° ZEMİN YATAKLAMA
|  |  | 5.20 < H ≤ 6.80 | Seçenek 1- Ø7.5/ 7.5 + Ø 7.5/7.5 |  | Ø 6.5/ 15 + Ø 6.5 /15 | 120 ° ZEMİN YATAKLAMA
|  |  |  | Seçenek 2- Ø 7 /7.5 + Ø 7 /7.5 |  |  | 120 ° BETON YATAKLAMA
|  |  | 6.80 < H ≤ 8.00 | Seçenek 1- Ø 8/ 7.5 + Ø 8 /7.5 |  | Ø 6.5/ 15 + Ø 6.5 /15 | 120 ° ZEMİN YATAKLAMA
|  |  |  | Seçenek 2- Ø 7.5 /7.5 + Ø 7.5 /7.5 |  |  | 120 ° BETON YATAKLAMA
| 3=Karışık kohezyonlu |  | 1.00 ≤ H ≤ 4.20 | Ø 7/ 7.5 + Ø 7/7.5 |  | Ø 6.5/ 15 + Ø 6.5 /15 | 120 ° ZEMİN YATAKLAMA
|  |  | 4.20 < H ≤ 5.40 | Seçenek 1- Ø7.5/ 7.5 + Ø 7.5/7.5 |  | Ø 6.5/ 15 + Ø 6.5 /15 | 120 ° ZEMİN YATAKLAMA
|  |  |  | Seçenek 2- Ø 7 /7.5 + Ø 7 /7.5 |  |  | 120 ° BETON YATAKLAMA
|  |  | 5.40 < H ≤ 6.80 | Seçenek 1- Ø 8/ 7.5 + Ø 8 /7.5 |  | Ø 6.5/ 15 + Ø 6.5 /15 | 120 ° ZEMİN YATAKLAMA
|  |  |  | Seçenek 2- Ø 7.5 /7.5 + Ø 7.5 /7.5 |  |  | 120 ° BETON YATAKLAMA
|  |  | 6.80 < H ≤ 8.00 | Ø 8 /7.5 + Ø 8 /7.5 |  | Ø 6.5/ 15 + Ø 6.5 /15 | 120 ° BETON YATAKLAMA
| 4=Kohezyonlu |  | 1.00 ≤ H ≤ 3.40 | Ø 7/ 7.5 + Ø 7/7.5 |  | Ø 6.5/ 15 + Ø 6.5 /15 | 120 ° ZEMİN YATAKLAMA
|  |  | 3.40 < H ≤ 5.40 | Seçenek 1- Ø 8/ 7.5 + Ø 8 /7.5 |  | Ø 6.5/ 15 + Ø 6.5 /15 | 120 ° ZEMİN YATAKLAMA
|  |  |  | Seçenek 2- Ø 7.5 /7.5 + Ø 7.5 /7.5 |  |  | 120 ° BETON YATAKLAMA
|  |  | 5.40 < H ≤ 6.60 | Seçenek 1- Ø 8.5/ 7.5 + Ø 8.5 /7.5 |  | Ø 6.5/ 15 + Ø 6.5 /15 | 120 ° ZEMİN YATAKLAMA
|  |  |  | Seçenek 2- Ø 8 /7.5 + Ø 8 /7.5 |  |  | 120 ° BETON YATAKLAMA
|  |  | 6.60 < H ≤ 8.00 | Ø 8.5 /7.5 + Ø 8.5 /7.5 |  | Ø 6.5/ 15 + Ø 6.5 /15 | 120 ° BETON YATAKLAMA
ZEMİN TANIMLAMALARI |  | (TS 7397'den alınmıştır)
1- Kohezyonsuz: Çakıl, kum
2- Çok az kohezyonlu: Uniform olmayan kum veya çakıl
3- Karışık kohezyonlu: Taş unu, parçalanmış kaya, killi kum
4- Kohezyonlu: Kil, silt, turba
HT: Ağır vasıtayı, rakamlar toplam taşıt tonajını göstermektedir. |  |  |  |  | HT60: 3 dingilli taşıt
H: Borunun üstündeki dolgu yüksekliği (mt)
Boru üstü dolgu yüksekliği, minumum 1.00 mt. maksimum 8 mt. olarak kabul edilmiştir
Malzeme: BETON BS(35) ÇELİK: St.IV.b (Hasır Çelik)
BORU ÇAPI | ZEMİN SINIFLARI |  | TRAFİK YÜKÜ | KULLANILAN DONATI |  |  | YATAKLAMA TİPİ
|  |  | HT60 | Sarmal Donatı |  | Dağıtma Donatısı
Ø 1800 mm. | 1=Kohezyonsuz |  | 1.00 ≤ H ≤ 5.20 | Ø 7/ 7.5 + Ø 7/7.5 |  | Ø 7/ 15 + Ø 7 /15 | 120 ° ZEMİN YATAKLAMA
|  |  | 5.20 < H ≤ 7.00 | Seçenek 1- Ø7.5/ 7.5 + Ø 7.5/7.5 |  | Ø 7/ 15 + Ø 7/15 | 120 ° ZEMİN YATAKLAMA
|  |  |  | Seçenek 2- Ø 7 /7.5 + Ø 7 /7.5 |  |  | 120 ° BETON YATAKLAMA
|  |  | 7.00 < H ≤ 8.00 | Ø 7.5 /7.5 + Ø 7.5 /7.5 |  | Ø 7/ 15 + Ø 7 /15 | 120 ° BETON YATAKLAMA
| 2=Çok az kohezyonlu |  | 1.00 ≤ H ≤ 4.00 | Ø 7/ 7.5 + Ø 7/7.5 |  | Ø 7/ 15 + Ø 7 /15 | 120 ° ZEMİN YATAKLAMA
|  |  | 4.00 < H ≤ 5.20 | Seçenek 1- Ø7.5/ 7.5 + Ø 7.5/7.5 |  | Ø 7/ 15 + Ø 7 /15 | 120 ° ZEMİN YATAKLAMA
|  |  |  | Seçenek 2- Ø 7 /7.5 + Ø 7 /7.5 |  |  | 120 ° BETON YATAKLAMA
|  |  | 5.20 < H ≤ 6.80 | Seçenek 1- Ø 8 / 7.5 + Ø 8 /7.5 |  | Ø 7/ 15 + Ø 7 /15 | 120 ° ZEMİN YATAKLAMA
|  |  |  | Seçenek 2- Ø 7.5 /7.5 + Ø 7.5 / 7.5 |  |  | 120 ° BETON YATAKLAMA
|  |  | 6.80 < H ≤ 8.00 | Ø 8 /7.5 + Ø 8 /7.5 |  | Ø 7/ 15 + Ø 7 /15 | 120 ° BETON YATAKLAMA
| 3=Karışık kohezyonlu |  | 1.00 ≤ H ≤ 3.20 | Ø 7/ 7.5 + Ø 7/7.5 |  | Ø 7/ 15 + Ø 7 /15 | 120 ° ZEMİN YATAKLAMA
|  |  | 3.20 < H ≤ 4.20 | Seçenek 1- Ø7.5/ 7.5 + Ø 7.5/7.5 |  | Ø7/ 15 + Ø 7 /15 | 120 ° ZEMİN YATAKLAMA
|  |  |  | Seçenek 2- Ø 7 /7.5 + Ø 7 /7.5 |  |  | 120 ° BETON YATAKLAMA
|  |  | 4.20 < H ≤ 5.40 | Seçenek 1- Ø 8 / 7.5 + Ø 8 /7.5 |  | Ø 7/ 15 + Ø 7 /15 | 120 ° ZEMİN YATAKLAMA
|  |  |  | Seçenek 2- Ø 7.5 /7.5 + Ø 7.5 / 7.5 |  |  | 120 ° BETON YATAKLAMA
|  |  | 5.40 < H ≤ 6.60 | Seçenek 1- Ø 8.5 / 7.5 + Ø 8.5 /7.5 |  | Ø 7/ 15 + Ø 7 /15 | 120 ° ZEMİN YATAKLAMA
|  |  |  | Seçenek 2- Ø 8 /7.5 + Ø 8 / 7.5 |  |  | 120 ° BETON YATAKLAMA
|  |  | 6.60 < H ≤ 8.00 | Ø 8.5 /7.5 + Ø 8.5 /7.5 |  | Ø 7/ 15 + Ø 7 /15 | 120 ° BETON YATAKLAMA
| 4=Kohezyonlu |  | 1.00 ≤ H ≤ 2.80 | Ø 7/ 7.5 + Ø 7/7.5 |  | Ø 7/ 15 + Ø 7 /15 | 120 ° ZEMİN YATAKLAMA
|  |  | 2.80 < H ≤ 3.60 | Seçenek 1- Ø7.5/ 7.5 + Ø 7.5/7.5 |  | Ø 7/ 15 + Ø 7 /15 | 120 ° ZEMİN YATAKLAMA
|  |  |  | Seçenek 2- Ø 7 /7.5 + Ø 7 /7.5 |  |  | 120 ° BETON YATAKLAMA
|  |  | 3.60 < H ≤ 4.40 | Seçenek 1- Ø 8 / 7.5 + Ø 8 /7.5 |  | Ø 7/ 15 + Ø 7 /15 | 120 ° ZEMİN YATAKLAMA
|  |  |  | Seçenek 2- Ø 7.5 /7.5 + Ø 7.5 / 7.5 |  |  | 120 ° BETON YATAKLAMA
|  |  | 4.40 < H ≤ 5.40 | Seçenek 1- Ø 8.5 / 7.5 + Ø 8.5 /7.5 |  | Ø 7/ 15 + Ø 7 /15 | 120 ° ZEMİN YATAKLAMA
|  |  |  | Seçenek 2- Ø 8 /7.5 + Ø 8 / 7.5 |  |  | 120 ° BETON YATAKLAMA
|  |  | 5.40 < H ≤ 6.80 | Ø 8.5 /7.5 + Ø 8.5 /7.5 |  | Ø 7/ 15 + Ø 7 /15 | 120 ° BETON YATAKLAMA
ZEMİN TANIMLAMALARI |  | (TS 7397'den alınmıştır)
1- Kohezyonsuz: Çakıl, kum
2- Çok az kohezyonlu: Uniform olmayan kum veya çakıl
3- Karışık kohezyonlu: Taş unu, parçalanmış kaya, killi kum
4- Kohezyonlu: Kil, silt, turba
HT: Ağır vasıtayı, rakamlar toplam taşıt tonajını göstermektedir. |  |  |  |  | HT60: 3 dingilli taşıt
H: Borunun üstündeki dolgu yüksekliği (mt)
Boru üstü dolgu yüksekliği, minumum 1.00 mt. maksimum 8 mt. olarak kabul edilmiştir
Malzeme: BETON BS(35) ÇELİK: St.IV.b (Hasır Çelik)
BORU ÇAPI | ZEMİN SINIFLARI |  | TRAFİK YÜKÜ | KULLANILAN DONATI |  |  | YATAKLAMA TİPİ
|  |  | HT60 | Sarmal Donatı |  | Dağıtma Donatısı
Ø 2000 mm. | 1=Kohezyonsuz |  | 1.00 ≤ H ≤ 5.40 | Ø 7.5/ 7.5 + Ø 7.5/7.5 |  | Ø 7.5/ 15 + Ø 7.5 /15 | 120 ° ZEMİN YATAKLAMA
|  |  | 5.40 < H ≤ 7.40 | Seçenek 1- Ø 8 / 7.5 + Ø 8 /7.5 |  | Ø 7.5/ 15 + Ø 7.5 /15 | 120 ° ZEMİN YATAKLAMA
|  |  |  | Seçenek 2- Ø 7.5 /7.5 + Ø 7.5 /7.5 |  |  | 120 ° BETON YATAKLAMA
| 2=Çok az kohezyonlu |  | 1.00 ≤ H ≤ 4.20 | Ø 7.5/ 7.5 + Ø 7.5/7.5 |  | Ø 7.5/ 15 + Ø 7.5 /15 | 120 ° ZEMİN YATAKLAMA
|  |  | 4.20 < H ≤ 5.60 | Seçenek 1- Ø 8 / 7.5 + Ø 8 /7.5 |  | Ø 7.5/ 15 + Ø 7.5 /15 | 120 ° ZEMİN YATAKLAMA
|  |  |  | Seçenek 2- Ø 7.5 /7.5 + Ø 7.5 /7.5 |  |  | 120 ° BETON YATAKLAMA
|  |  | 5.60 < H ≤ 7.20 | Seçenek 1- Ø 8.5 / 7.5 + Ø 8.5 /7.5 |  | Ø 7.5/ 15 + Ø 7.5 /15 | 120 ° ZEMİN YATAKLAMA
|  |  |  | Seçenek 2- Ø 8 /7.5 + Ø 8 / 7.5 |  |  | 120 ° BETON YATAKLAMA
|  |  | 7.20 < H ≤ 8.00 | Ø 8.5 /7.5 + Ø 8.5 /7.5 |  | Ø 7.5/ 15 + Ø 7.5 /15 | 120 ° BETON YATAKLAMA
| 3=Karışık kohezyonlu |  | 1.00 ≤ H ≤ 3.40 | Ø 7.5/ 7.5 + Ø 7.5/7.5 |  | Ø 7.5/ 15 + Ø 7.5 /15 | 120 ° ZEMİN YATAKLAMA
|  |  | 3.40 < H ≤ 4.40 | Seçenek 1- Ø 8 / 7.5 + Ø 8 /7.5 |  | Ø 7.5/ 15 + Ø 7.5 /15 | 120 ° ZEMİN YATAKLAMA
|  |  |  | Seçenek 2- Ø 7.5 /7.5 + Ø 7.5 /7.5 |  |  | 120 ° BETON YATAKLAMA
|  |  | 4.40 < H ≤ 5.60 | Seçenek 1- Ø 8.5 / 7.5 + Ø 8.5 /7.5 |  | Ø 7.5/ 15 + Ø 7.5 /15 | 120 ° ZEMİN YATAKLAMA
|  |  |  | Seçenek 2- Ø 8 /7.5 + Ø 8 / 7.5 |  |  | 120 ° BETON YATAKLAMA
|  |  | 5.60 < H ≤ 7.00 | Seçenek 1- Ø 9 / 7.5 + Ø 9 /7.5 |  | Ø 7.5/ 15 + Ø 7.5 /15 | 120 ° ZEMİN YATAKLAMA
|  |  |  | Seçenek 2 - Ø 8.5 /7.5 + Ø 8.5 / 7.5 |  |  | 120 ° BETON YATAKLAMA
|  |  | 7.00 < H ≤ 8.00 | Ø 9 / 7.5 + Ø 9 /7.5 |  | Ø 7.5/ 15 + Ø 7.5 /15 | 120 ° BETON YATAKLAMA
| 4=Kohezyonlu |  | 1.00 ≤ H ≤ 3.00 | Ø 7.5/ 7.5 + Ø 7.5/7.5 |  | Ø 7.5/ 15 + Ø 7.5 /15 | 120 ° ZEMİN YATAKLAMA
|  |  | 3.00 < H ≤ 3.80 | Seçenek 1- Ø 8 / 7.5 + Ø 8 /7.5 |  | Ø 7.5/ 15 + Ø 7.5 /15 | 120 ° ZEMİN YATAKLAMA
|  |  |  | Seçenek 2- Ø 7.5 /7.5 + Ø 7.5 /7.5 |  |  | 120 ° BETON YATAKLAMA
|  |  | 3.80 < H ≤ 4.60 | Seçenek 1- Ø 8.5 / 7.5 + Ø 8.5 /7.5 |  | Ø 7.5/ 15 + Ø 7.5 /15 | 120 ° ZEMİN YATAKLAMA
|  |  |  | Seçenek 2- Ø 8 /7.5 + Ø 8 / 7.5 |  |  | 120 ° BETON YATAKLAMA
|  |  | 4.60 < H ≤ 5.60 | Seçenek 1- Ø 9 / 7.5 + Ø 9 /7.5 |  | Ø 7.5/ 15 + Ø 7.5 /15 | 120 ° ZEMİN YATAKLAMA
|  |  |  | Seçenek 2 - Ø 8.5 /7.5 + Ø 8.5 / 7.5 |  |  | 120 ° BETON YATAKLAMA
|  |  | 5.60 < H ≤ 7.00 | Ø 9 / 7.5 + Ø 9 /7.5 |  | Ø 7.5/ 15 + Ø 7.5 /15 | 120 ° BETON YATAKLAMA

## DONATILANDIRMA (SON) 4.TİP
ZEMİN TANIMLAMALARI
1- Kohezyonsuz: Çakıl, kum
4- Kohezyonlu: Kil, silt, turba
HT: Ağır vasıtayı, rakamlar toplam taşıt tonajını göstermektedir. |  |  |  | HT60: 3 dingilli taşıt
H: Borunun üstündeki dolgu yüksekliği (mt)
Boru üstü dolgu yüksekliği, minumum 1.00 mt. maksimum 8 mt. olarak kabul edilmiştir
Malzeme: BETON BS(35) ÇELİK: St.IV.b (Hasır Çelik)
4.Kohezyonlu zeminde dolguda kazıdan çıkan zemin yerine 1. sınıf kohezyonsuz zemin kullanma haline göre hazırlanan tablodur
BORU ÇAPI | ZEMİN SINIFLARI | TRAFİK YÜKLERİ | KULLANILAN DONATI |  |  | YATAKLAMA TİPİ
| CİVAR ZEMİN | HT60 | Sarmal Donatı |  | Dağıtma Donatısı
DOLGU ZEMİNİ
Ø 600 | 4-Kohezyonlu | 1.00 ≤ H ≤ 8.00 | DONATIYA GEREK YOK
1-Kohezyonsuz
Ø 800 | 4-Kohezyonlu | 1.00 ≤ H ≤ 8.00 | Ø 7/ 7.5 |  | Ø 7/ 15 | 120 ° ZEMİN YATAKLAMA
1-Kohezyonsuz
Ø 1000 | 4-Kohezyonlu | 1.00 ≤ H ≤ 8.00 | Ø 8/ 7.5 |  | Ø7.5 / 15 | 120 ° ZEMİN YATAKLAMA
1-Kohezyonsuz
Ø 1200 | 4-Kohezyonlu | 1.00 ≤ H ≤ 8.00 | Ø 6.5/ 7.5 + Ø 6.5/7.5 |  | Ø 6/ 15 + Ø 6/15 | 120 ° ZEMİN YATAKLAMA
1-Kohezyonsuz
Ø 1400 | 4-Kohezyonlu | 1.00 ≤ H ≤ 8.00 | Ø 6.5/ 7.5 + Ø 6.5/7.5 |  | Ø 6.5/ 15 + Ø 6.5 /15 | 120 ° ZEMİN YATAKLAMA
1-Kohezyonsuz
Ø 1600 | 4-Kohezyonlu | 1.00 ≤ H ≤ 8.00 | Ø 7/ 7.5 + Ø 7/7.5 |  | Ø 6.5/ 15 + Ø 6.5 /15 | 120 ° ZEMİN YATAKLAMA
1-Kohezyonsuz
Ø 1800 | 4-Kohezyonlu | 1.00 ≤ H ≤ 5.60 | Ø 7/ 7.5 + Ø 7/7.5 |  | Ø 7/ 15 + Ø 7 /15 | 120 ° ZEMİN YATAKLAMA
| 1-Kohezyonsuz | 5.60 < H ≤ 8.00 | Seçenek 1- Ø7.5/ 7.5 + Ø 7.5/7.5 |  | Ø 7/ 15 + Ø 7 /15 | 120 ° ZEMİN YATAKLAMA
|  |  | Seçenek 2- Ø 7 /7.5 + Ø 7 /7.5 |  |  | 120 ° BETON YATAKLAMA
Ø 2000 | 4-Kohezyonlu | 1.00 ≤ H ≤ 6.00 | Ø 7.5/ 7.5 + Ø 7.5/7.5 |  | Ø 7.5/ 15 + Ø 7.5 /15 | 120 ° ZEMİN YATAKLAMA
| 1-Kohezyonsuz | 6.00 < H ≤ 8.00 | Seçenek 1- Ø 8 / 7.5 + Ø 8 /7.5 |  | Ø 7.5/ 15 + Ø 7.5 /15 | 120 ° ZEMİN YATAKLAMA
|  |  | Seçenek 2- Ø 7.5 /7.5 + Ø 7.5 /7.5 |  |  | 120 ° BETON YATAKLAMA